## 1
HOJA DE INSTRUCCIÓN DE INSPECCION/RECIBO DE MATERIA PRIMA
| No. |  |  |  | Fecha de Inspección:
19 | 2025/019 |  |  |  | 03/08/2023
Descripción de Materia Prima recibida: |  |  | Proveedor: |  | Factura No. |  | Fecha de Factura:
Lamina en Cinta Cal. 19 A1008-DS |  |  | Serviacero Planos S de RL de CV |  | 42416 |  | 02/08/2023
Calibre de lámina |  | No. de pedido |  | No. de rollo |  | No. de Pz./Kg.
Calibre 19 |  | 232805280 |  | BF - 384 - 23 |  | 04/1209
Lecturas de muestreo:
Ancho | Largo |  | Instrucciones para la Inspección: 1.- Deberán ser revisadas las propiedades mecánicas y la composición química del material de acuerdo a especificaciones técnicas establecidas en el reverso de este documento contra certificado de material (CM) si éstas cumplen se marca con una o en su defecto, si no cumplen cun una en la columna CM correspeondiente. 2,- Se evalua el aspecto dimensional, midiendo el espesor como se indica en la figura. Nota: Si al menos un aspecto no se cumple se rechaza el material y se actua conforme al procedimeinto MP-7.10
0.04180 | 0.04180
0.04200 | 0.04200
0.04180 | 0.04180
0.04115 | 0.04115
0.04100 | 0.04100
0.04120 | 0.04120
0.04135 | 0.04135
0.04080 | 0.04080
0.04120 | 0.04120
0.04150 | 0.04150
Observaciones a los resultados dimensiónales, propiedades mecánicas y requerimientos químicos:
Se liberan 14 piezas, con un total de 5368 Kg.
Aceptación |  |  |  |  | Rechazo | √
Observaciones a la disposición de la Materia Prima:
Material dentro de especificacion
20
20
NOTA: En la imagen se indican los lugares para toma de lectura del espesor de lámina, utilizando micrómetro para espesores en el rango adecuado.
Nombre y Firma
LAURA
Aseguramiento de Calidad

## 030823
ESPACIFICACIONES TECNICAS DEL CLIENTE PARA INSPECCION/RECIBO DE MATERIA PRIMA
Especificación Técnica |  | Ref. del Documento |  | Calibres Requeridos |  | Propiedaes Mecánicas |  | CM | Compocición Química |  | CM
LAMINA HSLAS (ASTM A1011/A1011M) |  | Código | ETTE-0153 |  |  | R. a la tensión | 550 N/mm² Min |  | C | ,26% Max.
|  | F. de emisión | 2010-04-03 |  |  | Elongación | En 2" 16% Min |  | Mn | 1,50% Max
|  | Fecha de rev. | 2010-02-09 |  |  | Dureza | 75 HRB típico |  | P | ,04% Max
|  | No. de rev. | 02 | [5 empty] | S | ,04% Max
LAMINA DE ACERO AL CARBON (ASTM A 1011/A 1011M-09 Gr. 50 Hot Rolled Steel) |  | Código | ETTE-0155 |  |  | R. a la tensión | 65 KSI Min |  | C | ,25% Max.
|  | F. de emisión | 2011-02-11 |  |  | Lim. Elástico | 50 KSI Min |  | Mn | 1,35% Max
|  | Fecha de rev. | 2011-02-11 |  |  | Elongación | En 2" 17% Min |  | P | ,035% Max
|  | No. de rev. | 00 |  |  | Dureza | 82 HRB típico |  | S | ,04% Max
LAMINA DE ACERO INOXIDABLE (HOJAS) (30304 Stainless Steel) |  | Código | MS02-0004-4 |  |  | Lim. Elástico | 85,0-125,0 PSI |  | C | ,08 Max.
|  | F. de emisión | 2010-02-02 |  |  | Elongación | En 2" 50% |  | Mn | 2,0 %
|  | Fecha de rev. |  |  |  | Dureza | 70-90 Rb |  | Si | 1,0 Max
|  | No. de rev. | H | [5 empty] | P | ,045 Max
[9 empty] | S | ,03 Max
[9 empty] | Cr | 18,0-20,0 %
[9 empty] | Ni | 8,00-12,0 %
LAMINA DE ACERO AL CARBON (SAE 1006-1008) |  | Código | ETTE-0002 |  |  | Dureza | 35-50 Rb |  | C | ,10% Max.
|  | F. de emisión | 1998-02-24 | [5 empty] | Mn | ,50% Max
|  | Fecha de rev. | 2010-02-09 | [5 empty] | P | ,03% Max
|  | No. de rev. | 14 | [5 empty] | S | ,05% Max
LAMINA DE ACERO AL CARBON (QS 1010 ZK (GMW F104) ASTM A620 AKDQ) |  | Código | ETTE-0003 |  |  | Dureza | 55 Rb Max |  | C | ,12% Max.
|  | F. de emisión | 1998-02-24 | [5 empty] | Mn | ,50% Max
|  | Fecha de rev. | 2010-02-09 | [5 empty] | P | ,025% Max
|  | No. de rev. | 09 | [5 empty] | S | ,025% Max
LAMINA DE BERYLLIUM COPPER (ASTM B194/B197/B197M-98 (C17200 1/2 HM) ) |  | Código | ETTE-0112 |  |  | Tensión | 12-135 KSI |  | Be | 1,6-1,79, 1,8-2%
|  | 01/- | 2000-07-18 |  |  | Lim. Elástico | 95-80 KSI Min. |  | Ni + Co | ,2% Min
|  | Fecha de rev. | 2010-02-09 |  |  | Elongación | En 2" 12-22% |  | Ni+Co+Fe | ,6% Max
|  | No. de rev. | 07 |  |  | Dureza | 23-30 Rc |  | Al | ,2% Max
[9 empty] | Silicon | ,2% Max
[9 empty] | Cu | Restante
LAMINA DE ACERO AL CARBON (ASTM A620 AKDQ (SAE 1010) ) |  | Código | ETTE-0124 |  |  | Dureza | 65 Rb Max |  | C | ,08% -,13%
|  | F. de emisión | 2001-07-20 |  |  | SAE 1010 temple #1 95 Max |  |  | Mn | ,30% - ,60 %
|  | Fecha de rev. | 2010-02-09 | [5 empty] | P | ,03% Max
|  | No. de rev. | 09 | [5 empty] | S | ,05% Max
LAMINA DE ACERO INOXIDABLE (HOJAS) (ASTM A240 (S30304) SAE 30304 ) |  | Código | ETTE-0113 |  |  | Tensión | 75 KSI Min |  | C | ,08 Max.
|  | F. de emisión | 2000-08-17 |  |  | Lim. Elástico | 30 KSI Min |  | Mn | 2,0 Max
|  | Fecha de rev. | 2010-02-09 |  |  | Elongación | En 2" 40% |  | Si | ,750 Max
|  | No. de rev. | 08 |  |  | Dureza | 92 Rb Max. |  | P | ,045 Max
[6 empty] | Dureza | 201 Brinell H. Max |  | S | ,03 Max
[9 empty] | Cr | 18,0-20,0
[9 empty] | Ni | 8,00-10,5
[9 empty] | N | ,100 Max
LAMINA DE ACERO INOXIDABLE (ASTM A240 (S30100) SAE J412 REF. ASTM A 666-96B ) ) |  | Código | ETTE-0095 |  |  | Tensión | 75 KSI Min |  | C | ,150 Max.
|  | F. de emisión | 1999-06-03 |  |  | Lim. Elástico | 30 KSI Min |  | Mn | 2,0 Max
|  | Fecha de rev. | 2010-02-09 |  |  | Elongación | En 2" 10% Ref. |  | Si | 1,0 Max
|  | No. de rev. | 07 |  |  | Dureza | 55 Rc Max. |  | P | ,045 Max
[9 empty] | S | ,03 Max
[9 empty] | Cr | 16,0-18,0
[9 empty] | Ni | 6,00-8,00
[9 empty] | N | ,100 Max
LAMINA DE ALUMINO (SAE 5052-H32 ASTM-B209QQA-250/8EAMS-4015F) |  | Código | ETTE-0121 |  |  | Tensión | 31-38 KSI |  | Si | 1,00% Max
|  | F. de emisión | 2001-03-22 |  |  | Elongación | En 2" 12% |  | Cu | 0,10% Max
|  | Fecha de rev. | 2010-02-09 |  |  | Dureza | 70-90 Rb |  | Mn | 0,10% Max
|  | No. de rev. | 07 | [5 empty] | Mg | 2,2-2,8%
[9 empty] | Cr | ,15-,35 %
[9 empty] | Zn | ,10 Max
[9 empty] | Otros | 0.15%
LAMINA DE LATON (ASTM B36/B36M H02 (C26000) ) |  | Código | ETTE-0122 |  |  | Tensión | 57-67 KSI |  | Cu | 68,5-71,5%
|  | F. de emisión | 2001-05-07 |  |  | Dureza | 63-77 Rb |  | Fe | ,05% Max
|  | Fecha de rev. | 2010-02-09 | [5 empty] | Pb | ,07% Max
|  | No. de rev. | 06 | [5 empty] | Zn | El resto
LAMINA DE ACERO AL CARBON ROLADA EN CALIENTE (ASTM A570 Gr. 50 ) |  | Código | ETTE-0135 |  |  | Dureza | 82 Rb typ |  | C | ,25% Max
|  | F. de emisión | 2004-10-06 | [5 empty] | Mn | 1,35% Max
|  | Fecha de rev. | 2010-02-09 | [5 empty] | P | ,035% Max
|  | No. de rev. | 04 | [5 empty] | S | ,04% Max
1006/1008 Cold Rolled Steel (Aluminium Killed, Drawing Steel) |  | Código | MS02-0004-1 | R | Cal 19 ,040" ± ,002" | R. a la tensión | 20-40 KSI | √ | C | ,1% Max | √
|  | F. de emisión | 2010-02-12 |  |  | Elongación | En 2" 30-50% | √ | Mn | ,50% Max | √
|  | Fecha de rev. |  |  |  | Dureza | 35-60 Rb | √ | P | ,040% Max | √
|  | No. de rev. | L |  |  | (Mechanical properties are typical) |  |  | S | ,05% Max | √
J13929 High Strength, Low Alloy Steel (ASTM A-568) |  | Código | MS02-0004-3 |  |  | Lim. Elástico | 50 KSI Min |  | C | 17% Max
|  | F. de emisión | 2010-02-02 |  |  | R. a la tensión | - |  | Mn | 1.35%
|  | Fecha de rev. |  |  |  | Elongación | - |  | P | ,040% Max
|  | No. de rev. | J |  |  | Dureza | - |  | S | ,05% Max
[6 empty] | (Mechanical properties are typical) |  |  | SI | 0.90% Max
[9 empty] | N | 0.015% Max